## 6-弯曲
松阳上上德盛不锈钢有限公司
SONGYANG SHANGSHANG DESHENG STAINLESS STEEL CO.,LTD.
弯曲试验报告
Bending test report
| CX11-01G6 |  |  | 编号S/N： | No.171021-01
钢种 |  | 冶炼炉号 | 规 格（mm） | 技术标准 | 产品标准 | 热处理批号
Steel Type |  | Heat No. | Size（mm） | technical standard | Product Standard | Batch No.
022Cr19Ni10 |  | 1711950 | 457*13 | GB/T232-2010 | GB/T12771-2008 | 17B07-1182
检验号 | 弯曲方向 | 试样弯曲度 ° | 10倍放大镜观察结果 |  | 试验评定
Sample No. | Bending direction | Bending degree of sample | 10 times magnifying mirror observation result |  | Test evaluation
17B07-1182-1 | 正弯Positive bending | 180° | 无裂纹 No crack |  | 合 格pass
检验号 | 弯曲方向 | 试样弯曲度 ° | 10倍放大镜观察结果 |  | 试验评定
Sample No. | Bending direction | Bending degree of sample | 10 times magnifying mirror observation result |  | Test evaluation
17B07-1182-2 | 反弯re bending | 180° | 无裂纹 No crack |  | 合 格pass
检验员Inspected by： |  |  | 审核员Verified by： |  | 2017 年 10 月 21日